## Sheet1
| СТО/ТУ, № | Название | Объект нормирования | Национальный стандарт, в развитие и дополнение к которому разработан СТО/ТУ | Параметр | Соответствие сводам правил | Применение
1 | ТУ 24.10.35-669-00186217-2022 | Прокат рулонный горячекатаный из стали С390П | С390П - строительная сталь с повышенной огнестойкостью. По настоящему ТУ поставляется в рулонах. Толщина от 3 до 16 мм, ширина от 900 до 1800 мм. | ГОСТ 27772 ГОСТ 19903 | Сортамент | ГОСТ 19903 | Конструкции Групп 1,2,3,4 по Прил.В СП 16.13330
[5 empty] | Хим. Состав и Сэ | Табл.В.2 СП 16.13330
[5 empty] | Показатели KCV | Табл. В.1 СП 16.13330
[5 empty] | Сварочные материалы | табл. Г.1 СП 16.13330
2 | ТУ 24.10.35-668-00186217-2022 изм 1,2 | Прокат толстолистовой горячекатанный из стали марки С390П | Прокат толстолистовой огнестойкой стали С390П. По настоящему ТУ поставляется в листах. Толщина от 3 до 40 мм, ширина от 900 до 2530мм. | ГОСТ 27772 ГОСТ 19903 | Сортамент | ГОСТ 19903 | Конструкции Групп 1,2,3,4 по Прил.В СП 16.13330
[5 empty] | Хим. Состав и Сэ | Табл.В.2 СП 16.13330
[5 empty] | Показатели KCV | Табл. В.1 СП 16.13330
[5 empty] | Сварочные материалы | табл. Г.1 СП 16.13330
3 | СТО 00186217-572-2022 изм 1,2 | Прокат горячекатаный из стали марок Powerweld 420 и Powerweld 500 | Прокат листовой и полосовой из высокопрочных свариваемых сталей Powerweld 420 и Powerweld 500. По настоящему ТУ поставляется в толщинах от 4 до 90 мм, шириной от 900 до 4000 мм. | ГОСТ 19903 ГОСТ 19281 | Сортамент | ГОСТ 19903 | Конструкции Групп 1,2,3,4 по Прил.В СП 16.13330
[5 empty] | Хим. Состав и Сэ | Табл.В.2 СП 16.13330
[5 empty] | Показатели KCV | Табл. В.1 СП 16.13330
[5 empty] | Сварочные материалы | табл. Г.1 СП 16.13330
4 | СТО 00186217-581-2021 изм 1,2,3 | Профили стальные гнутые замкнутые сварные квадратные и прямоугольные из стали марки Powerweld Tube 420 | Квадратные и прямоугольные конструкционные трубы из стали Powerweld 420. | ГОСТ 30245 ГОСТ 19281 | Сортамент | ГОСТ 30245 | Конструкции Групп 1,2,3,4 по Прил.В СП 16.13330
[5 empty] | Хим. Состав и Сэ | Табл.В.2 СП 16.13330
[5 empty] | Показатели KCV | Табл. В.1 СП 16.13330
[5 empty] | Сварочные материалы | табл. Г.1 СП 16.13330